## Consumo de cimento
DETERMINAÇÃO DA RELAÇÃO ÁGUA/MATERIAIS SECOS (%H)
Preencher os Campos com cor Azul
M.E. cim. = | 2.96 | g/cm³
M.E. areia = | 2.63 | g/cm³
M.E. brita = | 2.68 | g/cm³
umi. areia = | 12%
ar incorpora. = | 1.5%
*teor argama.= | 50% | (considerando 40% porosidade agregados + 5% ou 10%)
Traço | [5 empty] | Quantidade de materiais
m | %H | 1 | a | p | x | cim. (kg) | areia (kg) | areia corrig. (kg) | brita (kg) | água (l) | água corrig. (l) | slump (mm) | C -consumo cimento (kg/m³)
3 | 8 | 1 | 1 | 2 | 0.32 | 10 | 10 | 11.2 | 20 | 3.2 | 2 | 15 | 552.0265
| 9 | 1 | 1 | 2 | 0.36 | 10 | 10 | 11.2 | 20 | 3.6 | 2.4 | 15 | 539.9229
| 10 | 1 | 1 | 2 | 0.4 | 10 | 10 | 11.2 | 20 | 4 | 2.8 | 15 | 528.3386
| 11 | 1 | 1 | 2 | 0.44 | 10 | 10 | 11.2 | 20 | 4.4 | 3.2 | 60 | 517.241
5 | 8 | 1 | 2 | 3 | 0.48 | 6.7 | 13.4 | 15.008 | 20.1 | 3.216 | 1.608 | 25 | 365.1262
| 9 | 1 | 2 | 3 | 0.54 | 6.7 | 13.4 | 15.008 | 20.1 | 3.618 | 2.01 | 25 | 357.1821
| 10 | 1 | 2 | 3 | 0.6 | 6.7 | 13.4 | 15.008 | 20.1 | 4.02 | 2.412 | 25 | 349.5763
| 11 | 1 | 2 | 3 | 0.66 | 6.7 | 13.4 | 15.008 | 20.1 | 4.422 | 2.814 | 95 | 342.2876
DESENVOLVIMENTO DE CALCULOS
onde:
m = | a+p
a= | areia
p= | brita/pedra
x= | relação água/cimento
areia corrig.= | areia(kg) + (areia(kg) * 12%umidade areia)
água corrig.= | água(l) - (areia(kg) * 12%umidade areia)
%H= | relação água/materiais secos %H= (x/(1+m))*100
consumo cimen. | C= [1000-(1000*%ar incorporado)]/[(1/M.E. cim) + (a/ M.E areia) + (p/M.E. brita) + (x)]
lembrar que:
h= [(Mh - Ms)]/ (Ms *100) |  |  | (umidade)
Mh = [Ms*(100+h)]*100 |  |  | (massa de úmidos)
Ms = (Mh*100)/(100+h) |  |  | (massa de sólidos)
CONCLUSÃO: Para REDUZIR consumo cimento, aumentar proporção de agregados em relação ao cimento.